## Parameter
Material Parameter Lasercutter OBERLAB Gmund | [5 empty] | Bitte die Tabelle nach erfolreichen Cut ergänzen!
Stand: 22.10.2020
Material | Stärke mm | Modus | Passes | Speed mm/s | Pmax % | Bemerkung | Für die Gravur sind in LightBurn unter „Bearbeiten, Gerteeinstellungen“ zwei Grundeinstellungen hinzuzufügen:
Sperrholz | 4 | Gravur | 1 | 100 | 5 |  | Geschwindigkeit | Linienversch | Anfangsoffset
Sperrholz | 4 | Schneiden | 1 | 30 | 100 |  | 100.0 | 0.70 | 0.00
Leder | 4 | Gravur | 1 | 100 | 3 | Wolf | 200.0 | 0.70 | 0.00
Filz | 3 | Gravur | 1 | 100 | 0.1 | Filz-Test, Holz unterlegen
Holz | 4 | Gravur | 1 | 100 | 10 | Test auf Holz
MDF | 2 | Schneiden | 1 | 15 | 100

## Wiki-Parameter
Material Parameter Lasercutter OBERLAB Hoki
Stand: 30.06.2020
Material | Stärke mm | Modus | Passes | Speed mm/s | Pmax % | Bemerkung
Sperrholz | 3 | Schneiden | 1 | 30 | 100
Sperrholz | 6 | Schneiden | 2 | 25 | 100
Multiplex | 4 | Schneiden | 2 | 20 | 100
Bastelfilz | 3.5 | Schneiden | 2 | 100 | 25
Bastelfilz | 3.5 | Gravieren | 1 | 100 | 7 | 10 Zeilen/mm; Schwarz entspricht dann ca. einer Gravurtiefe von 0.5mm
Lasergummi Stempel | 2.3 | Gravieren | 2 | 100 | 100 | Gravur unidirektional, 600lines/inch

## Leerblatt
Material Parameter Lasercutter OBERLAB Gmund | [5 empty] | Bitte die Tabelle nach erfolreichen Cut ergänzen!
Stand:
Material | Stärke mm | Modus | Passes | Speed mm/s | Pmax % | Bemerkung